{"text_format":"3","workbook":"xls","n_sheets":3,"sheets":["Tabelle1","Tabelle2","Tabelle3"],"read":"whole","date_system":"1900","formulas":"cached_only"}

{"sheet":"Tabelle1","index":0,"n_rows":88,"n_cols":11,"rows_kept":88,"flags":["formulas_cached_only"]}
[]
[null,null,"ohne Kern, Holz gelblich-weiß, Übergang Frühholz zu Spätholz überwiegend allmählich",{"$nulls":7},"TANNE"]
[]
[null,"ohne Harzkanäle","mit Kern, Kernholz rötlichbraun, Splint schmal, Übergang Frühholz zu Spätholz allmählich",{"$nulls":7},"EIBE"]
[]
[null,null,"mit Kern, Kernholz gelblich-rötlichbraun, Splint schmal, mitunter violett",{"$nulls":7},"WACHOLDER"]
[]
["Ohne Gefäße, Jahrringe deutlich sichtbar"]
[]
[null,null,"ohne Kern, Holz gelblichweiß, Harzkanäle klein, nur mit der Lupe sichtbar, größtenteils vereinzelt, Übergang FH-SH überwiegend allmählich",{"$nulls":7},"FICHTE"]
[]
[null,null,"mit Kern, Kernholz rotbraun, nachdunkelnd, Splint breit, gelblichweiß, Harzkanäle häufig unter der Lupe sichtbar, Übergang FH-SH allmählich bis deutlich",{"$nulls":7},"KIEFER"]
[null,"mit Harzkanälen"]
[null,null,"mit Kern, Kernholz gelblich- bis rötlichbraun, Splint breit, gelblichweiß, Harzkanäle auffällig, Jahrringe breit, Übergang FH-SH allmählich, Holz auffällig leicht",{"$nulls":7},"STROBE"]
[]
[null,null,"mit Kern, Kernholz rotbraun, Splint schmal, Harzkanäle klein und vereinzelt; unter der Lupe sichtbar, Übergang FH-SH deutlich",{"$nulls":7},"LÄRCHE"]
[]
[null,null,"mit Kern, Kernholz rötlich- bis rotbraun, Splint schmal, Harzkanäle unter der Lupe sichtbar, oft in kurzen tangentialen Gruppen, Übergang FH-SH allmählich bis deutlich",{"$nulls":7},"DOUGLASIE"]
[]
[]
[{"$nulls":3},"Frühholzporen verthyllt, Spätholzporen undeutlich, Porenabstand geringer als im nächsten Punkt (unten),",{"$nulls":6},"EICHE"]
[{"$nulls":3}," Poren keilförmig-radial angeordnet, Kernholz gelblich-braun"]
[null,null,"Holzstrahlen auffällig breit"]
[{"$nulls":3},"Frühholzporen nur gering verthyllt, allmählich in die Spätholzporen übergehend,  Kernholz hellrötlichbraun",{"$nulls":6},"ROTEICHE"]
[{"$nulls":3},"Spätholzporen unter der Lupe deutlich sichtbar, Porenabstand größer als im obigen Punkt."]
[null,"Holz ringporig"]
[{"$nulls":3},"Spätholzporen tangential-wellenförmig angeordnet",{"$nulls":6},"ULME"]
[]
[{"$nulls":5},"Frühholzporen stark verthyllt, Kernholz gelblich- bis grünlichbraun",{"$nulls":4},"ROBINIE"]
[null,null,"Holzstrahlen mit bloßem Auge nicht sichtbar","Spätholzporen vereinzelt angeordnet"]
[{"$nulls":5},"Kernholz hellbraun",{"$nulls":4},"ESCHE"]
[]
[{"$nulls":3},"Spätholzporen radial angeordnet",{"$nulls":6},"EDELKASTANIE"]
[]
[{"$nulls":7},"Jahrringe grobwellig, breite Holzstrahlen auffällig, "]
[{"$nulls":7},"Längsparenchym in tangentialen Linien im Spätholz, ",null,null,"ERLE"]
[{"$nulls":7},"Markflecken fehlen, Holz hart, gelblichweiß"]
[{"$nulls":3},"Holzstrahlen auf dem Tangentialschnitt sind mehrere Zentimeter hoch,"]
[{"$nulls":3},"auf dem Querschnitt breite, unscharf begrenzte Holzstrahlen",{"$nulls":3},"Breite Scheinmarkstrahlen häufig, Markflecken ",null,null,"HAINBUCHE"]
[{"$nulls":7},"vorhanden, Holz weich, gelbrot bis rötlichbraun"]
[]
[]
[{"$nulls":7},"Holzstrahlen in zwei verschiedenen Größen, sehr"]
[{"$nulls":7},"breit und sehr schmal, im Tangentialschnitt als",null,null,"ROTBUCHE"]
[{"$nulls":7},"dunkle Striche, Holz rötlichbraun, Falschkern rotbraun"]
[null,null,"Holzstrahlen mit bloßem Auge wahrnehmbar","Holzstrahlen auf dem Tangentialschnitt etwa drei Milimeter hoch"]
[{"$nulls":7},"Holzstrahlen fast gleich breit, dicht, in fast gleich-"]
[{"$nulls":7},"mäßigen Abständen, an der Jahrringgrenze sich ",null,null,"PLATANE"]
[{"$nulls":7},"verbreiternd, Kernholz hellrötlichbraun"]
[]
[]
[{"$nulls":7},"Holzstrahlen fein und dicht, Poren im Frühholz "]
[{"$nulls":7},"angehäuft (halbringporig), Jahrringgrenze mit ",null,null,"KIRSCHE"]
[{"$nulls":7},"sichtbar, Kernholz hellgraubraun bis rötlichbraun"]
[null,"Holz zerstreutporig",null,"Holzstrahlen nur auf dem Querschnitt sichtbar"]
[{"$nulls":7},"Holzstrahlensehr fein und dicht, im Radialschnitt ",null,null,"AHORN"]
[{"$nulls":7},"glänzend, Holz hart und gelblichweiß"]
[]
[]
[]
[]
[]
["Mit Gefäßen, im Querschnitt als Poren",null,null,"Poren mit bloßem Auge sichtbar","Jahrringgrenze deutlich, Längsparenchym in feinen, tangentialen Linien, Porendurchmesser ",{"$nulls":5},"NUSSBAUM"]
["sichtbar, Jahrringe deutlich oder undeutlich",{"$nulls":3},"zum Spätholz hin abnehmend (halbrundporig), Kernholz graubraun bis braun"]
[]
[]
[null,null,"Holzstrahlen erst unter der Lupe wahrnehmbar",null,"Holz rötlichbraun, Poren klein und sehr zahlreich, Holzstrahlen dicht.",{"$nulls":5},"BIRNE"]
[]
[{"$nulls":4},"Holz gelblichweiß, weich, Holzstrahlen um mehrere Porenweiten voneinander entfernt,",{"$nulls":5},"LINDE"]
[{"$nulls":4},"im Radialschnitt Spiegel auffällig"]
[]
[{"$nulls":3},"Poren erst mit der Lupe sichtbar","Holz rötlichweiß bis bräunlich, Markflecken vorhanden. ",{"$nulls":5},"BIRKE"]
[{"$nulls":4},"Poren sehr oft als weißliche Punkte auftretend"]
[]
[{"$nulls":4},"Holz schmutzig- bis gelblichweiß, leicht und weich, Poren im Frühholz etwas zahlreicher,",{"$nulls":5},"ESPE"]
[{"$nulls":4}," Holzstrahlen sehr schmal, Markflecken mitunter vorhanden"]
[]
[{"$nulls":4},"Kernholz graubraun, Splint weißlich, Poren meist in radialen Gruppen,",{"$nulls":5},"PAPPEL"]
[{"$nulls":4}," im Frühholz etwas reichlicher, Holzstrahlen sehr schmal, Markflecken fehlen"]
[]
[]
[]
[]
[null,null,"Poren im Frühholz angehäuft, Kernholz hellgelbbraun bis rötlichbraun, Holzstrahlen fein und dicht",{"$nulls":7},"KIRSCHE"]
[]
[null,"Holz halbringporig"]
[]
[null,null,"Porendurchmesser zum Splintholz hin abnehmend, Längsparenchym in feinen tangentialen Linien, Kernholz graubraun bis braun",{"$nulls":7},"NUSSBAUM"]

{"sheet":"Tabelle2","index":1,"n_rows":0,"n_cols":0,"rows_kept":0,"flags":["formulas_cached_only"]}

{"sheet":"Tabelle3","index":2,"n_rows":0,"n_cols":0,"rows_kept":0,"flags":["formulas_cached_only"]}